## Diseno_Marshall
LABORATORIO DE ASFALTOS
DISEÑO DE MEZCLAS ASFÁLTICAS EN CALIENTE - MÉTODO MARSHALL
Proyecto: |  | Práctica académica de diseño Marshall - Maestría UNA Puno
Mezcla: |  | MAC-2 fina (huso MAC-2, MTC EG-2013)
C.A.: |  | PEN 120-150
Compactación: |  | 50 golpes por cara
PARÁMETROS DE DISEÑO (celdas amarillas editables) | [5 empty] | ESPECIFICACIONES (EG-2013, Clase B) |  |  | Mín. | Máx.
Gb - Peso específico del asfalto |  |  | 1.023 |  |  | Estabilidad mínima (kN) |  |  | 5.44
Gsb - Peso esp. bulk agregado combinado |  |  | 2.769 |  |  | Flujo (mm) |  |  | 2 | 4
Gse - Peso esp. efectivo del agregado |  |  | 2.872 |  |  | Vacíos de aire Va (%) |  |  | 3 | 5
Pba - % asfalto absorbido (% peso agregado) | [5 empty] | VMA mínimo (%) - TMN 12.5 mm |  |  | 14
Diámetro de briqueta (cm) |  |  | 10.16 |  |  | VFA (%) |  |  | 65 | 75
[6 empty] | Va objetivo para óptimo (%) |  |  | 4
Muestra | Pb (%) | Ps (%) | h1 (cm) | h2 (cm) | h3 (cm) | h4 (cm) | h prom. (cm) | Factor correc. | Peso seco aire (g) | Peso SSS (g) | Sumerg. 1 (g) | Sumerg. 2 (g) | Sumerg. prom. (g) | Vol. bulk (cc) | Gmb | Gmm teórica | Va (%) | VMA (%) | VFA (%) | Pbe (%) | Estab. leída (kg) | Estab. correg. (kg) | Estab. correg. (kN) | Flujo (mm) | Est./Flujo (kg/cm) | Densidad geom. | Absorción agua (%)
M1 | 5.5 |  | 6.7 | 6.4 | 6.3 | 6.6 |  |  | 1139 | 1142 | 582 | 575 | [8 empty] | 883.9 |  |  | 4
M2 | 6 |  | 6.8 | 6.7 | 6.6 | 6.6 |  |  | 1124 | 1132 | 609 | 614 | [8 empty] | 669.7 |  |  | 4.4
M3 | 6.5 |  | 6.5 | 6.9 | 7 | 6.8 |  |  | 1184 | 1184 | 641 | 643 | [8 empty] | 772 |  |  | 4.9
M4 | 8 |  | 6.5 | 6.6 | 6.4 | 6.4 |  |  | 1134 | 1136 | 617 | 619 | [8 empty] | 523 |  |  | 5.8
M5 | 10 |  | 6.9 | 6.9 | 6.8 | 6.8 |  |  | 1187 | 1187 | 640 | 642 | [8 empty] | 707.3 |  |  | 6.7
VERIFICACIÓN POR BRIQUETA
Muestra | Pb (%) | Va 3-5 % | VMA ≥ mín | VFA 65-75 % | Estab. ≥ mín | Flujo 2-4 mm | Estado
CONTENIDO ÓPTIMO DE ASFALTO (ajuste parabólico y = a·Pb² + b·Pb + c, criterio Instituto del Asfalto MS-2)
Propiedad | a | b | c | R² | Pb criterio (%) | Nota
Gmb
Va (%)
VMA (%)
VFA (%)
Estabilidad (kN)
Flujo (mm)
Pb óptimo calculado (promedio de criterios disponibles)
Pb de diseño adoptado (editable; por defecto = calculado)
VERIFICACIÓN EN EL Pb DE DISEÑO (valores leídos de las curvas ajustadas)
Propiedad | Valor | Especificación | Resultado
Gmb |  | -
Va (%)
VMA (%)
VFA (%)
Estabilidad (kN)
Flujo (mm)
Observaciones:
1. Gmb por desplazamiento con peso SSS (MTC E 514): Gmb = Seco / (SSS - Sumergido promedio).
2. Gmm teórica calculada con Gse referencial: Gmm = 100 / (Pb/Gb + Ps/Gse). Reemplazar por Rice (MTC E 508) si se ejecuta.
3. Estabilidad corregida por altura con el factor de la hoja Factor_Altura (interpolación lineal).
4. La asociación de lecturas de estabilidad M1-M5 es provisional (secuencia cronológica) y el flujo fue inferido; confirmar con registro original.
5. Una sola briqueta por contenido de asfalto: la norma recomienda 3 por punto.
6. Revisión de datos: M1 da Gmb = 2.021, menor que su densidad geométrica (2.161); el volumen por desplazamiento no puede superar al geométrico. Verificar pesos SSS y sumergidos de M1.
7. Va medido entre 10.6 % y 22.6 % en todo el rango: no se alcanza Va 3-5 %, por lo que el Pb óptimo es PROVISIONAL. Revisar Gse/Gmm (ensayo Rice MTC E 508) y la compactación.
8. Contenidos de asfalto no equiespaciados (5.5, 6.0, 6.5, 8.0, 10.0 %): confirmar con el registro original de laboratorio.

## Graficas_Marshall
DISEÑO DE MEZCLAS ASFÁLTICAS EN CALIENTE - GRÁFICAS MARSHALL

## EJEMPLO_SIMULADO
LABORATORIO DE ASFALTOS
DISEÑO DE MEZCLAS ASFÁLTICAS EN CALIENTE - MÉTODO MARSHALL
Proyecto: |  | EJEMPLO ILUSTRATIVO con datos simulados (no es el ensayo del grupo)
Mezcla: |  | MAC-2 típica (valores supuestos)
C.A.: |  | PEN 120-150 (Gb supuesto)
Compactación: |  | 50 golpes por cara
EJEMPLO ILUSTRATIVO – DATOS SIMULADOS, NO CORRESPONDEN AL ENSAYO
PARÁMETROS DE DISEÑO (celdas amarillas editables) | [5 empty] | ESPECIFICACIONES (EG-2013, Clase B) |  |  | Mín. | Máx.
Gb - Peso específico del asfalto |  |  | 1.023 |  |  | Estabilidad mínima (kN) |  |  | 5.44
Gsb - Peso esp. bulk agregado combinado |  |  | 2.565 |  |  | Flujo (mm) |  |  | 2 | 4
Gse - Peso esp. efectivo del agregado |  |  | 2.66 |  |  | Vacíos de aire Va (%) |  |  | 3 | 5
Pba - % asfalto absorbido (% peso agregado) | [5 empty] | VMA mínimo (%) - TMN 12.5 mm |  |  | 14
Diámetro de briqueta (cm) |  |  | 10.16 |  |  | VFA (%) |  |  | 65 | 75
[6 empty] | Va objetivo para óptimo (%) |  |  | 4
Muestra | Pb (%) | Ps (%) | h1 (cm) | h2 (cm) | h3 (cm) | h4 (cm) | h prom. (cm) | Factor correc. | Peso seco aire (g) | Peso SSS (g) | Sumerg. 1 (g) | Sumerg. 2 (g) | Sumerg. prom. (g) | Vol. bulk (cc) | Gmb | Gmm teórica | Va (%) | VMA (%) | VFA (%) | Pbe (%) | Estab. leída (kg) | Estab. correg. (kg) | Estab. correg. (kN) | Flujo (mm) | Est./Flujo (kg/cm) | Densidad geom. | Absorción agua (%)
S1 | 5 |  | 6.53 | 6.52 | 6.49 | 6.49 |  |  | 1204.5 | 1206.1 | 685.3 | 684.7 | [8 empty] | 985.2 |  |  | 2.5
S2 | 5 |  | 6.46 | 6.48 | 6.48 | 6.48 |  |  | 1205.9 | 1207.2 | 684.6 | 683.8 | [8 empty] | 960.9 |  |  | 2.5
S3 | 5 |  | 6.48 | 6.48 | 6.5 | 6.5 |  |  | 1205 | 1206.2 | 684.1 | 683.6 | [8 empty] | 966.7 |  |  | 2.5
S4 | 5.5 |  | 6.48 | 6.46 | 6.47 | 6.44 |  |  | 1204 | 1204.9 | 687.4 | 686.7 | [8 empty] | 1070.8 |  |  | 3
S5 | 5.5 |  | 6.52 | 6.48 | 6.51 | 6.51 |  |  | 1204.5 | 1205.8 | 687.5 | 687.3 | [8 empty] | 1074.9 |  |  | 2.8
S6 | 5.5 |  | 6.49 | 6.46 | 6.5 | 6.48 |  |  | 1201.3 | 1202.7 | 685.4 | 685.1 | [8 empty] | 1072 |  |  | 2.8
S7 | 6 |  | 6.46 | 6.52 | 6.47 | 6.5 |  |  | 1197.6 | 1199 | 684.8 | 684.5 | [8 empty] | 1130.7 |  |  | 3.3
S8 | 6 |  | 6.53 | 6.5 | 6.5 | 6.55 |  |  | 1200.6 | 1202.3 | 688.1 | 687.5 | [8 empty] | 1121.9 |  |  | 3.2
S9 | 6 |  | 6.47 | 6.46 | 6.51 | 6.49 |  |  | 1200.6 | 1202.1 | 687.5 | 687.2 | [8 empty] | 1099.3 |  |  | 3.1
S10 | 6.5 |  | 6.5 | 6.48 | 6.46 | 6.47 |  |  | 1204.5 | 1205.8 | 689.9 | 689.3 | [8 empty] | 1044.2 |  |  | 3.6
S11 | 6.5 |  | 6.54 | 6.49 | 6.54 | 6.48 |  |  | 1203 | 1203.8 | 687.7 | 687.3 | [8 empty] | 1082.8 |  |  | 3.5
S12 | 6.5 |  | 6.52 | 6.5 | 6.52 | 6.49 |  |  | 1196.4 | 1197.2 | 684.6 | 684.2 | [8 empty] | 1090.1 |  |  | 3.6
S13 | 7 |  | 6.47 | 6.51 | 6.48 | 6.51 |  |  | 1200.2 | 1201.9 | 686.5 | 685.9 | [8 empty] | 967.3 |  |  | 4
S14 | 7 |  | 6.52 | 6.55 | 6.5 | 6.52 |  |  | 1200.2 | 1201.1 | 685.1 | 684.4 | [8 empty] | 980.2 |  |  | 4.1
S15 | 7 |  | 6.53 | 6.49 | 6.5 | 6.49 |  |  | 1194.6 | 1196.3 | 683.8 | 683.1 | [8 empty] | 940.1 |  |  | 4
VERIFICACIÓN POR BRIQUETA
Muestra | Pb (%) | Va 3-5 % | VMA ≥ mín | VFA 65-75 % | Estab. ≥ mín | Flujo 2-4 mm | Estado
CONTENIDO ÓPTIMO DE ASFALTO (ajuste parabólico y = a·Pb² + b·Pb + c, criterio Instituto del Asfalto MS-2)
Propiedad | a | b | c | R² | Pb criterio (%) | Nota
Gmb
Va (%)
VMA (%)
VFA (%)
Estabilidad (kN)
Flujo (mm)
Pb óptimo calculado (promedio de criterios disponibles)
Pb de diseño adoptado (editable; por defecto = calculado)
VERIFICACIÓN EN EL Pb DE DISEÑO (valores leídos de las curvas ajustadas)
Propiedad | Valor | Especificación | Resultado
Gmb |  | -
Va (%)
VMA (%)
VFA (%)
Estabilidad (kN)
Flujo (mm)
Observaciones:
1. TODOS los datos de esta hoja son SIMULADOS para mostrar cómo luce un diseño Marshall que cumple. No usar como resultado de laboratorio.
2. Gsb y Gse supuestos; en un diseño real se obtienen de MTC E 205/206 y del ensayo Rice (MTC E 508).
3. Se simulan 3 briquetas por contenido de asfalto, como recomienda la norma.
4. Óptimo según Instituto del Asfalto (MS-2): promedio de Pb a Va = 4 %, Pb a máx. Gmb y Pb a máx. estabilidad.

## Graficas_EJEMPLO_SIMULADO
DISEÑO DE MEZCLAS ASFÁLTICAS EN CALIENTE - GRÁFICAS MARSHALL
EJEMPLO ILUSTRATIVO – DATOS SIMULADOS, NO CORRESPONDEN AL ENSAYO

## Factor_Altura
Altura (mm) | Factor corrección | Fuente: MTC E 504 / ASTM D6927 (interpolación lineal).
25.4 | 5.56
27 | 5
28.6 | 4.55
30.2 | 4.17
31.8 | 3.85
33.3 | 3.57
34.9 | 3.33
36.5 | 3.03
38.1 | 2.78
39.7 | 2.5
41.3 | 2.27
42.9 | 2.08
44.4 | 1.92
46 | 1.79
47.6 | 1.67
49.2 | 1.56
50.8 | 1.47
52.4 | 1.39
54 | 1.32
55.6 | 1.25
57.2 | 1.19
58.7 | 1.14
60.3 | 1.09
61.9 | 1.04
63.5 | 1
65.1 | 0.96
66.7 | 0.93
68.3 | 0.89
69.9 | 0.86
71.4 | 0.83
73 | 0.81
74.6 | 0.78
76.2 | 0.76