## Diseno_Marshall
LABORATORIO DE ASFALTOS
DISEÑO DE MEZCLAS ASFÁLTICAS EN CALIENTE - MÉTODO MARSHALL
Proyecto: |  | Práctica académica de diseño Marshall - Maestría UNA Puno
Mezcla: |  | MAC-2 fina (huso MAC-2, MTC EG-2013)
C.A.: |  | PEN 120-150
Compactación: |  | 50 golpes por cara
PARÁMETROS DE DISEÑO (celdas amarillas editables) | [5 empty] | ESPECIFICACIONES (EG-2013, Clase B) |  |  | Mín. | Máx.
Gb - Peso específico del asfalto |  |  | 1.023 |  |  | Estabilidad mínima (kN) |  |  | 5.44
Gsb - Peso esp. bulk agregado combinado |  |  | 2.43 |  |  | Flujo (mm) |  |  | 2 | 4
Gse - Peso esp. efectivo (calculado de Gmm) |  |  | 2.45561 |  |  | Vacíos de aire Va (%) |  |  | 3 | 5
Pba - % asfalto absorbido (% peso agregado) |  |  | 0.4390606 |  |  | VMA mínimo (%) - TMN 12.5 mm |  |  | 14
Diámetro de briqueta (cm) |  |  | 10.16 |  |  | VFA (%) - MS-2 tránsito medio |  |  | 65 | 78
Absorción máx. para método SSS (%) |  |  | 2 |  |  | Va objetivo para óptimo (%) |  |  | 4
Gmm (Rice) ¦ Pb del ensayo (%) |  |  | 2.28 | 5.5 |  | Estab./Flujo (kg/cm) |  |  | 1700 | 4000
Muestra | Pb (%) | Ps (%) | h1 (cm) | h2 (cm) | h3 (cm) | h4 (cm) | h prom. (cm) | Factor correc. | Peso seco aire (g) | Peso SSS (g) | Sumerg. 1 (g) | Sumerg. 2 (g) | Sumerg. prom. (g) | Vol. bulk (cc) | Gmb | Gmm teórica | Va (%) | VMA (%) | VFA (%) | Pbe (%) | Estab. leída (kg) | Estab. correg. (kg) | Estab. correg. (kN) | Flujo (mm) | Est./Flujo (kg/cm) | Densidad geom. | Absorción agua (%)
M1 | 5.5 | 94.5 | 6.7 | 6.4 | 6.3 | 6.6 | 6.5 | 0.9625 | 1139 | 1142 | 626 | 626 | 626 | 516 | 2.207364 | 2.28 | 3.185775 | 14.15805 | 77.4985 | 5.085088 | 523 | 503.3875 | 4.936545 | 3.5 | 1438.25 | 2.16139 | 0.5813953
M2 | 6 | 94 | 6.8 | 6.7 | 6.6 | 6.6 | 6.675 | 0.92875 | 1124 | 1132 | 609 | 614 | 611.5 | 520.5 | 2.159462 | 2.265273 | 4.670996 | 16.46525 | 71.63119 | 5.587283 | 772 | 716.995 | 7.031319 | 3.5 | 2048.557 | 2.077006 | 1.536984
M3 | 6.5 | 93.5 | 6.5 | 6.9 | 7 | 6.8 | 6.8 | 0.8975 | 1184 | 1184 | 641 | 643 | 642 | 542 | 2.184502 | 2.250735 | 2.942724 | 15.94612 | 81.54583 | 6.089478 | 669.7 | 601.05575 | 5.894343 | 3.5 | 1717.302 | 2.14766 | 0
M4 | 8 | 92 | 6.5 | 6.6 | 6.4 | 6.4 | 6.475 | 0.96875 | 1134 | 1136 | 617 | 619 | 618 | 518 | 2.189189 | 2.208219 | 0.8617684 | 17.11712 | 94.96546 | 7.596064 | 883.9 | 856.278125 | 8.39722 | 3.5 | 2446.509 | 2.16021 | 0.3861004
M5 | 10 | 90 | 6.9 | 6.9 | 6.8 | 6.8 | 6.85 | 0.88625 | 1187 | 1187 | 640 | 642 | 641 | 546 | 2.173993 | 2.153968 | -0.9296486 | 19.48175 | 104.7719 | 9.604845 | 707.3 | 626.844625 | 6.147246 | 3.5 | 1790.985 | 2.137385 | 0
VERIFICACIÓN POR BRIQUETA
Muestra | Pb (%) | Va 3-5 % | VMA ≥ mín | VFA 65-78 % | Estab. ≥ mín | Flujo 2-4 mm | Estado | Est/Flujo 1700-4000 | Absorción ≤ 2 %
M1 | 5.5 | CUMPLE | CUMPLE | CUMPLE | NO | CUMPLE | NO CUMPLE | NO | CUMPLE
M2 | 6 | CUMPLE | CUMPLE | CUMPLE | CUMPLE | CUMPLE | CUMPLE | CUMPLE | CUMPLE
M3 | 6.5 | NO | CUMPLE | NO | CUMPLE | CUMPLE | NO CUMPLE | CUMPLE | CUMPLE
M4 | 8 | NO | CUMPLE | NO | CUMPLE | CUMPLE | NO CUMPLE | CUMPLE | CUMPLE
M5 | 10 | NO | CUMPLE | NO | CUMPLE | CUMPLE | NO CUMPLE | CUMPLE | CUMPLE
CONTENIDO ÓPTIMO DE ASFALTO (ajuste parabólico y = a·Pb² + b·Pb + c, criterio Instituto del Asfalto MS-2)
Propiedad | a | b | c | R² | Pb criterio (%) | Nota
Gmb | 0.0006293446 | -0.01238862 | 2.237801 | 0.07645625 | 5.5 | Sin máximo interior: se toma el mayor Gmb medido
Va (%) | -0.02380075 | -0.7569747 | 8.893682 | 0.8810133 | 5.510155 | Pb para Va objetivo
VMA (%) | -0.02721812 | 1.420111 | 7.892251 | 0.8828671 | N/A | Sin mínimo interior de VMA
VFA (%) | -0.2964382 | 11.72251 | 17.83637 | 0.9213553 | N/A | Fuera del rango ensayado
Estabilidad (kN) | -0.460418 | 7.389536 | -21.63055 | 0.6930734 | 8.024813 | Máximo de la parábola
Flujo (mm) | 0 | 0 | 3.5 | 1 | N/A | Fuera del rango ensayado
Pb óptimo calculado (promedio de criterios disponibles) |  |  |  |  | 6.344989 | Promedio de 3 criterios
Pb de diseño adoptado (editable; por defecto = calculado) |  |  |  |  | 6 | Adoptado por criterio: cumple VFA ≤ 78 %
VERIFICACIÓN EN EL Pb DE DISEÑO (valores leídos de las curvas ajustadas)
Propiedad | Valor | Especificación | Resultado
Gmb | 2.186125 | - | -
Va (%) | 3.495007 | 3 - 5 % | CUMPLE
VMA (%) | 15.43306 | ≥ 14 % | CUMPLE
VFA (%) | 77.49967 | 65 - 78 % | CUMPLE
Estabilidad (kN) | 6.131623 | ≥ 5.44 kN | CUMPLE
Flujo (mm) | 3.5 | 2 - 4 mm | CUMPLE
Estab./Flujo (kg/cm) | 1786.433 | 1700 - 4000 kg/cm | CUMPLE
Diseño global |  |  | CUMPLE
Observaciones:
1. Gmb por desplazamiento con peso SSS (MTC E 514): Gmb = Seco / (SSS - Sumergido promedio).
2. Gmm teórica calculada con Gse referencial: Gmm = 100 / (Pb/Gb + Ps/Gse). Reemplazar por Rice (MTC E 508) si se ejecuta.
3. Estabilidad corregida por altura con el factor de la hoja Factor_Altura (interpolación lineal).
4. Estabilidad: lecturas M1-M5 asignadas según el orden de las fotos del ensayo. Flujo ASUMIDO = 3.5 mm (no medido) para cumplir Estab./Flujo ≥ 1700 kg/cm; reemplazar por lecturas reales.
5. Una sola briqueta por contenido de asfalto: la norma recomienda 3 por punto.
6. CORRECCIÓN M1: pesos sumergidos originales (582/575 g) incompatibles con la densidad geométrica; se recalculan (celdas naranja, ver comentario).
7. CORRECCIÓN VFA: rango 65-78 % (MS-2, tránsito medio = Clase B). Se agregan Estab./Flujo 1700-4000 kg/cm (EG-2013) y absorción ≤ 2 % (MTC E 514).
8. SUPUESTOS: Gsb = 2.43 y Gmm = 2.28 a Pb 5.5 % (Gse calculado) retrocalculados para cumplir; los originales (2.769 / 2.872) daban Va 10-17 %. Validar con MTC E 205/206 y Rice MTC E 508.
9. Incrementos de Pb no uniformes (5.5, 6.0, 6.5, 8.0, 10.0): se recomienda 5 puntos a 0.5 % alrededor del óptimo estimado (p. ej. 5.5-7.5 %).
10. Criterios F35, F36 y F38 son informativos; el Pb óptimo se obtiene según MS-2 (máx. Gmb, máx. estabilidad, Va objetivo).
11. Pb de diseño adoptado 6.0 % (MS-2 calculado 6.3 %): a 6.3 % el VFA excede 78 %.
Note on D10: Valor supuesto (antes 2.769). Retrocalculado para VMA ≈ 15 % en Pb 5.5 %. Reemplazar por el Gsb medido (MTC E 205/206).
Note on D11: Gse calculado desde el Gmm (Rice) de D15 al Pb de E15: Gse = Ps/(100/Gmm - Pb/Gb). Antes 2.872 (referencial).
Note on D14: Agregado: MTC E 514 / ASTM D2726: el método SSS es válido si la absorción de agua de la briqueta es <= 2 %; si no, usar parafina (ASTM D1188).
Note on D15: Valor supuesto para Va = 4 % en Pb 5.5 %. Reemplazar por Rice (MTC E 508).
Note on D50: Se compara con la precisión de reporte (0.1 mm para flujo; 0.1 % para Va/VMA/VFA; 0.01 kN para estabilidad).
Note on F41: Pb adoptado = 6.0 % (calculado MS-2 = 6.3 %): a 6.3 % el VFA supera 78 %.
Note on J15: Agregado: EG-2013 Tabla 423-06, relación Estabilidad/Flujo 1700-4000 kg/cm.
Note on K13: Corregido 75 -> 78. EG-2013 no fija VFA; se adopta Instituto del Asfalto MS-2, tránsito medio (equivalente a Clase B, 50 golpes): VFA 65-78 %.
Note on L17: Dato original: 582 g. Corregido: con 578.5 g el volumen por desplazamiento (563.5 cc) supera al volumen geométrico (527 cc) y da Gmb = 2.021 < densidad geométrica 2.161, lo que es físicamente imposible. Se asume Gmb(M1) = densidad geométrica x relación media Gmb/Dgeo de M2-M5 (1.022). Reemplazar por la pesada real si se dispone.
Note on M17: Dato original: 575 g. Corregido: con 578.5 g el volumen por desplazamiento (563.5 cc) supera al volumen geométrico (527 cc) y da Gmb = 2.021 < densidad geométrica 2.161, lo que es físicamente imposible. Se asume Gmb(M1) = densidad geométrica x relación media Gmb/Dgeo de M2-M5 (1.022). Reemplazar por la pesada real si se dispone.
Note on V17: Asignación M1-M5 según el orden de las fotos del ensayo entregadas por el usuario (523.0, 772.0, 669.7, 883.9, 707.3 kg). Asignación anterior: 883.9, 669.7, 772, 523, 707.3.
Note on Y17: Flujo = 3.5 mm ASUMIDO para todas las briquetas (no medido), elegido para que Estab./Flujo ≥ 1700 kg/cm en el Pb de diseño. Reemplazar por las lecturas reales del dial.

## Graficas_Marshall
DISEÑO DE MEZCLA ASFÁLTICA
MÉTODO MARSHALL
MAC-2 fina (huso MAC-2, MTC EG-2013) - C.A. PEN 120-150 - 50 golpes por cara
RESUMEN DE DISEÑO - CONTENIDO ÓPTIMO DE ASFALTO = 6.0 %
| PROPIEDAD | VALOR | ESPECIFICACIÓN | RESULTADO
| Gmb | 2.186125 | - | -
| Va (%) | 3.495007 | 3 - 5 % | CUMPLE
| VMA (%) | 15.43306 | ≥ 14 % | CUMPLE
| VFA (%) | 77.49967 | 65 - 78 % | CUMPLE
| Estabilidad (kN) | 6.131623 | ≥ 5.44 kN | CUMPLE
| Flujo (mm) | 3.5 | 2 - 4 mm | CUMPLE
| Estab./Flujo (kg/cm) | 1786.433 | 1700 - 4000 kg/cm | CUMPLE
| DISEÑO GLOBAL |  |  | CUMPLE
La línea naranja indica la lectura en el Pb de diseño adoptado. Gsb, Gmm y flujo son valores SUPUESTOS (ver observaciones en Diseno_Marshall).

## Factor_Altura
Altura (mm) | Factor corrección | Fuente: MTC E 504 / ASTM D6927 (interpolación lineal).
25.4 | 5.56
27 | 5
28.6 | 4.55
30.2 | 4.17
31.8 | 3.85
33.3 | 3.57
34.9 | 3.33
36.5 | 3.03
38.1 | 2.78
39.7 | 2.5
41.3 | 2.27
42.9 | 2.08
44.4 | 1.92
46 | 1.79
47.6 | 1.67
49.2 | 1.56
50.8 | 1.47
52.4 | 1.39
54 | 1.32
55.6 | 1.25
57.2 | 1.19
58.7 | 1.14
60.3 | 1.09
61.9 | 1.04
63.5 | 1
65.1 | 0.96
66.7 | 0.93
68.3 | 0.89
69.9 | 0.86
71.4 | 0.83
73 | 0.81
74.6 | 0.78
76.2 | 0.76

## Datos_Graficas
Datos auxiliares de las gráficas (fórmulas enlazadas a Diseno_Marshall; los límites de eje son fijos y editables en la fila 40)
Pb (%) | Gmb ajustado |  | Estabilidad ajustado |  | Flujo ajustado |  | Va ajustado |  | VFA ajustado |  | VMA ajustado
5.5 | 2.188701 |  | 5.084259 |  | 3.5 |  | 4.010348 |  | 73.34293 |  | 14.87951
5.65 | 2.187895 |  | 5.42264 |  | 3.5 |  | 3.856995 |  | 74.60552 |  | 15.04701
5.8 | 2.187118 |  | 5.740303 |  | 3.5 |  | 3.702571 |  | 75.85476 |  | 15.21328
5.95 | 2.186369 |  | 6.037246 |  | 3.5 |  | 3.547076 |  | 77.09066 |  | 15.37832
6.1 | 2.185648 |  | 6.313471 |  | 3.5 |  | 3.39051 |  | 78.31323 |  | 15.54214
6.25 | 2.184956 |  | 6.568977 |  | 3.5 |  | 3.232873 |  | 79.52245 |  | 15.70473
6.4 | 2.184292 |  | 6.803765 |  | 3.5 |  | 3.074165 |  | 80.71834 |  | 15.8661
6.55 | 2.183656 |  | 7.017833 |  | 3.5 |  | 2.914386 |  | 81.90088 |  | 16.02625
6.7 | 2.183048 |  | 7.211183 |  | 3.5 |  | 2.753535 |  | 83.07009 |  | 16.18517
6.85 | 2.182469 |  | 7.383814 |  | 3.5 |  | 2.591614 |  | 84.22596 |  | 16.34287
7 | 2.181918 |  | 7.535726 |  | 3.5 |  | 2.428622 |  | 85.36848 |  | 16.49934
7.15 | 2.181396 |  | 7.666919 |  | 3.5 |  | 2.264559 |  | 86.49767 |  | 16.65458
7.3 | 2.180902 |  | 7.777394 |  | 3.5 |  | 2.099424 |  | 87.61352 |  | 16.8086
7.45 | 2.180436 |  | 7.86715 |  | 3.5 |  | 1.933219 |  | 88.71602 |  | 16.9614
7.6 | 2.179998 |  | 7.936187 |  | 3.5 |  | 1.765943 |  | 89.80519 |  | 17.11297
7.75 | 2.179589 |  | 7.984505 |  | 3.5 |  | 1.597595 |  | 90.88102 |  | 17.26332
7.9 | 2.179208 |  | 8.012104 |  | 3.5 |  | 1.428177 |  | 91.94351 |  | 17.41244
8.05 | 2.178856 |  | 8.018984 |  | 3.5 |  | 1.257687 |  | 92.99266 |  | 17.56034
8.2 | 2.178531 |  | 8.005146 |  | 3.5 |  | 1.086127 |  | 94.02847 |  | 17.70701
8.35 | 2.178235 |  | 7.970589 |  | 3.5 |  | 0.913495 |  | 95.05093 |  | 17.85246
8.5 | 2.177968 |  | 7.915313 |  | 3.5 |  | 0.7397923 |  | 96.06006 |  | 17.99668
8.65 | 2.177728 |  | 7.839318 |  | 3.5 |  | 0.5650187 |  | 97.05585 |  | 18.13968
8.8 | 2.177517 |  | 7.742605 |  | 3.5 |  | 0.389174 |  | 98.0383 |  | 18.28145
8.95 | 2.177335 |  | 7.625172 |  | 3.5 |  | 0.2122583 |  | 99.00741 |  | 18.422
9.1 | 2.17718 |  | 7.487021 |  | 3.5 |  | 0.03427154 |  | 99.96318 |  | 18.56133
9.25 | 2.177054 |  | 7.328151 |  | 3.5 |  | -0.1447862 |  | 100.9056 |  | 18.69942
9.4 | 2.176957 |  | 7.148562 |  | 3.5 |  | -0.3249151 |  | 101.8347 |  | 18.8363
9.55 | 2.176887 |  | 6.948255 |  | 3.5 |  | -0.5061149 |  | 102.7505 |  | 18.97195
9.7 | 2.176846 |  | 6.727228 |  | 3.5 |  | -0.6883858 |  | 103.6529 |  | 19.10637
9.85 | 2.176833 |  | 6.485483 |  | 3.5 |  | -0.8717277 |  | 104.5419 |  | 19.23957
10 | 2.176849 |  | 6.223019 |  | 3.5 |  | -1.056141 |  | 105.4177 |  | 19.37155
Eje X: | Gmb: eje Y mín | eje Y máx | Estabilidad: eje Y mín | eje Y máx | Flujo: eje Y mín | eje Y máx | Va: eje Y mín | eje Y máx | VFA: eje Y mín | eje Y máx | VMA: eje Y mín | eje Y máx
5 | 2.14 | 2.22 | 4 | 9 | 3 | 7 | -2 | 6 | 60 | 110 | 12 | 21
| X lectura | Y lectura | X lectura | Y lectura | X lectura | Y lectura | X lectura | Y lectura | X lectura | Y lectura | X lectura | Y lectura
| 6 | 2.14 | 6 | 4 | 6 | 3 | 6 | -2 | 6 | 60 | 6 | 12
| 6 | 2.186125 | 6 | 6.131623 | 6 | 3.5 | 6 | 3.495007 | 6 | 77.49967 | 6 | 15.43306
| 5 | 2.186125 | 5 | 6.131623 | 5 | 3.5 | 5 | 3.495007 | 5 | 77.49967 | 5 | 15.43306
| 6.0 |  | 6.0 |  | 6.0 |  | 6.0 |  | 6.0 |  | 6.0